## 630换规方案
630换规方案（现场确认） |  |  |  | 条数 | 步进炉分区 | 淬火/正火炉 | 回火炉
条件1 | 条件2 | 回火换规空格数 | 淬火/正火换规空格数 |  | 总料位 | 42 | 70
条件2说明：特殊钢级=C110、110S、110TS、T95、L80-3CR、L80-1、125、140、4140、SY850；其它钢级=不在该清单内。建议按后一订单牌号/钢级判定。 |  |  |  |  | 预热段 | 1-8 | 1-17
0≤ΔT<7 且 ΔC<10 | 其它钢级 | 15 | 10 | 1 | 加热一段 | 9-23 | 18-29
0≤ΔT<7 且 ΔC<10 | 特殊钢级 | 20 | 10 | 2 | 加热二段 | 24-36 | 30-44
0≤ΔT<7 且 10≤ΔC<20 | 其它钢级 | 20 | 15 | 3 | 加热三段 | / | 45-59
0≤ΔT<7 且 10≤ΔC<20 | 特殊钢级 | 40 | 15 | 4 | 均热段 | 37-42 | 60-70
0≤ΔT<7 且 20≤ΔC<30 | 其它钢级 | 35 | 25 | 5
0≤ΔT<7 且 20≤ΔC<30 | 特殊钢级 | 50 | 25 | 6
0≤ΔT<7 且 30≤ΔC<50 | 其它钢级 | 42 | 40 | 7
0≤ΔT<7 且 ΔC≥50 | 其它钢级 | 70 | 42 | 8
0≤ΔT<7 且 ΔC≥30 | 特殊钢级 | 70 | 42 | 9
7≤ΔT≤14 且 ΔC≤10 | 其它钢级 | 30 | 15 | 10
7≤ΔT≤14 且 ΔC≤10 | 特殊钢级 | 34 | 15 | 11
7≤ΔT≤14 且 10<ΔC≤20 | 其它钢级 | 24 | 20 | 12
7≤ΔT≤14 且 10<ΔC≤20 | 特殊钢级 | 44 | 20 | 13
7≤ΔT≤14 且 20<ΔC≤30 | 其它钢级 | 34 | 30 | 14
7≤ΔT≤14 且 20<ΔC≤30 | 特殊钢级 | 65 | 30 | 15
7≤ΔT≤14 且 30<ΔC≤50 | 其它钢级 | 55 | 40 | 16
7≤ΔT≤14 且 ΔC>50 | 其它钢级 | 70 | 42 | 17
7≤ΔT≤14 且 ΔC>30 | 特殊钢级 | 70 | 42 | 18
ΔT>14 且 ΔC<50 | 其它钢级 | 70 | 42 | 19
ΔT>14 且 ΔC≥50 | 其它钢级 | 70 | 42 | 20
ΔT>14 | 特殊钢级 | 70 | 42 | 21
备注：
1. ΔT=¦后一订单壁厚-前一订单壁厚¦，ΔC=¦后一订单炉温-前一订单炉温¦。
2. 条件1中的“且”表示壁厚差和温差必须同时满足；不得把逗号解释为“或”。
3. 已将原表全局“ΔC≥50”拆进具体壁厚区间，避免与前面规则重复命中。
4 边界覆盖口径：ΔT=7/14、ΔC=10/20/30/50均已有归属，详见“边界检查”表。
5. 表中空格数包含平衡温度管数；换规过程可分段降温。
6.4140、35CrMo、42CrMo、45钢换规，淬火温度相差60℃时淬火炉需空炉换规；该条需现场确认如何折算为空格数。

## 特殊钢级清单
特殊钢级/牌号 | 代码读取说明
C110 | 命中条件2=特殊钢级
110S | 命中条件2=特殊钢级
110TS | 命中条件2=特殊钢级
T95 | 命中条件2=特殊钢级
L80-3CR | 命中条件2=特殊钢级
L80-1 | 命中条件2=特殊钢级
125 | 命中条件2=特殊钢级
140 | 命中条件2=特殊钢级
4140 | 命中条件2=特殊钢级
SY850 | 命中条件2=特殊钢级
其它钢级 | 不在上方清单内

## 边界检查
检查项 | 结果 | 说明
ΔT=7 | 已覆盖 | 归入 7≤ΔT≤14
ΔT=14 | 已覆盖 | 归入 7≤ΔT≤14
ΔT>14 | 已覆盖 | 其它钢级拆为 ΔC<50 和 ΔC≥50；特殊钢级统一70/42
ΔC=10 | 已覆盖 | 第一壁厚段归入 10≤ΔC<20；第二壁厚段归入 ΔC≤10
ΔC=20 | 已覆盖 | 第一壁厚段归入 20≤ΔC<30；第二壁厚段归入 10<ΔC≤20
ΔC=30 | 已覆盖 | 第一壁厚段其它归入 30≤ΔC<50；第一壁厚段特殊归入 ΔC≥30；第二壁厚段归入 20<ΔC≤30
ΔC=50 | 已覆盖 | 第一壁厚段归入 ΔC≥50；第二壁厚段其它归入 30<ΔC≤50；ΔT>14其它归入 ΔC≥50
重复命中 | 已处理 | 原全局 ΔC≥50 两行已拆分，主表无独立全局规则
缺失值 | 保留空白 | 黄色空白表示需现场确认，不参与自动默认计算