## 喷嘴规格
序号 | 管坯外径 (mm) | 管坯内径 (mm) | 喷嘴内径 d (mm) | 分水锥直径 e (mm) | 数量 | 条件1（优先匹配）： 若“外径”在“管坯外径 (mm)”范围内，则计算并使用：内径 = 外径 - 2 × 壁厚。 条件2（降级匹配）： 触发条件：只要不满足条件1（无论“外径”是否在范围内，或计算出的“内径”是否在“管坯内径 (mm)”范围内），均执行此条件。 计算与匹配步骤： 计算备用内径 = 外径 - 2 × 壁厚 - 20。 在“管坯外径 (mm)”列表中，寻找大于或等于该备用内径的规格。 向上取整规则：在满足第2步的规格中，选取最小的那个值作为最终管坯，但要求该值与备用内径的差值（增量）不超过 8。 (注：如果所有满足条件的规格与备用内径的差值都大于8，则视为无匹配规格。)
1 | Φ323~Φ370 | Φ203.8~Φ220 | Φ180 | 无分水锥
2 | Φ323~Φ370 | Φ223.8~Φ243.8 | Φ200 | 无分水锥
3 | Φ323~Φ370 | Φ245~Φ265 | Φ220 | 无分水锥 | 1
4 | Φ323~Φ370 | Φ266~Φ285 | Φ240 | 无分水锥
5 | Φ323~Φ370 | Φ286.4~Φ306 | Φ265 | 无分水锥 | 1
6 | Φ323~Φ370 | Φ308~Φ328 | Φ285 | 无分水锥 | 1
7 | Φ323~Φ370 | Φ329.6~Φ344 | Φ305 | 无分水锥 | 1
8 | Φ374~Φ426 | Φ274~Φ296.4 | Φ250 | 无分水锥
9 | Φ374~Φ426 | Φ300~Φ316.4 | Φ280 | 无分水锥
10 | Φ374~Φ426 | Φ324~Φ342.9 | Φ300 | 无分水锥
11 | Φ374~Φ426 | Φ346.4~Φ366.4 | Φ330 | 无分水锥 | 1
12 | Φ374~Φ426 | Φ368~Φ384 | Φ345 | 无分水锥
13 | Φ431~Φ485 | Φ311~Φ337.2 | Φ295 | 无分水锥
14 | Φ431~Φ485 | Φ347.2~Φ373 | Φ325 | 无分水锥
15 | Φ431~Φ485 | Φ377.8~Φ400 | Φ350 | 无分水锥
16 | Φ431~Φ485 | Φ403~Φ428.8 | Φ380 | 无分水锥
17 | Φ431~Φ485 | Φ431.8~Φ451 | Φ410 | 无分水锥 | 1
18 | Φ508~Φ559 | Φ384~Φ408 | Φ360 | 无分水锥 | 1
19 | Φ508~Φ559 | Φ418~Φ443 | Φ395 | 无分水锥
20 | Φ508~Φ559 | Φ449~Φ472 | Φ425 | Φ160
21 | Φ508~Φ559 | Φ475~Φ499 | Φ450 | Φ160 | 1
22 | Φ508~Φ559 | Φ509~Φ520 | Φ485 | Φ160
23 | Φ508~Φ559 | Φ521~Φ535 | Φ505 | Φ160 | 1
24 | Φ571~Φ610 | Φ467~Φ491 | Φ445 | Φ160
25 | Φ571~Φ610 | Φ507~Φ532 | Φ495 | Φ160
26 | Φ571~Φ610 | Φ549~Φ566 | Φ525 | Φ200 | 1
27 | Φ571~Φ610 | Φ571~Φ589 | Φ550 | Φ200 | 1

## 除鳞环
除鳞水基本信息 | 除鳞环规格 | 根据钢管外径自动选择： 1.323.8≤φ≤408 2.408＜φ≤457.2 3.457.2＜φ≤510 4.510＜φ≤559 5.559＜φ≤610